## Značení - Výpočet
Pro návrat použijte tl. Zpět v MSIE
POSTUP VÝPOČTU ZÁSTAVBOVÝCH PROSTORU
1 OBLAST POUŽITÍ
Postup výpočtu zástavbových prostorů pro O-kroužky podle PN 02 9283 vychází z normy DIN 3771,
část 5. Zástavbové prostory pro jiné rozměry O-kroužků mohou být rovněž vypočítány tímto způsobem.
Základní podmínky, které jsou pro výpočet dány, tj. protažení vnitřního průměru nebo pěchování
vnějšího průměru O-kroužku, změna průřezu a jeho stlačení, případně bobtnání jsou popsány dále.
2 DRUHY ZÁSTAVBOVÝCH PROSTORŮ
Pro výpočet jsou zahrnuty následující druhy zástavbových prostorů.
2.1 Radiálně stlačený O-kroužek
- utěsňující nepohyblivé části v hydraulických a pneumatických systémech,
- utěsňující pohyblivé části v hydraulických a pneumatických systémech.
2.2 Axiálně stlačený O-kroužek
- s vnitřním působícím tlakem,
- s vnějším působícím tlakem.
Poznámka k 2.1 a 2.2:
Výpočet je určen pro pryže o tvrdosti 70 nebo 80 IRHD. Rozsah teplotního použití závisí na zvoleném
elastomeru. Tlaky nad 10 MPa vyžadují vyšší tvrdost nebo použití opěrného kroužku.
Zlepšení odolnosti proti vytlačení pryže ze zástavbového prostoru lze dosáhnout zmenšením těsněné
mezery.
3 ZNAČENÍ ROZMĚRŮ
Všeobecně používané značení rozměrů v mm:
b1 - šířka zástavbového prostoru pro radiálně stlačený O-kroužek
b2 - šířka zástavbového prostoru pro radiálně stlačený O-kroužek s jedním opěrným kroužkem
b3 - šířka zástavbového prostoru pro radiálně stlačený O-kroužek se dvěmi opěrnými kroužky
b4 - šířka zástavbového prostoru pro axiálně stlačený O-kroužek
d1 - vnitřní průměr O-kroužku
d2 - průměr průřezu O-kroužku
Ad2 - změna průměru průřezu O-kroužku při natažení na d3
d3 - vnitřní průměr zástavbového prostoru (průměr základny drážky)
d4 - průměr vrtání pro píst
ds - průměr pístnice (hřídele)
d6 - vnější průměr zástavbového prostoru (průměr základny drážky)
d7 - vnější průměr zástavbového prostoru pro axiální utěsnění s vnitřním působícím tlakem
d8 - vnitřní průměr zástavbového prostoru pro axiální utěsnění s vnějším působícím tlakem
dg - průměr pístu
d10 - průměr vrtání pro pístnici
2g - těsněná mezera
h - axiální výška zástavbového prostoru při axiálním stlačení
K - pěchování O-kroužku
r, - rádius základny zástavbového prostoru
r2 - rádius hrany zástavbového prostoru
t.) - radiální hloubka zástavbového prostoru při radiálním stlačení
Vh - minimální objem zástavbového prostoru pro O-kroužek
V0 - maximální objem O-kroužku
Vr - přibližný objem zástavbového prostoru pro O-kroužek po odečtení rádiusů
Y - natažení O-kroužku
z - délka sražení pro montáž

## Vnitřní utěsnění
Pro návrat použijte tl. Zpět v MSIE
ZÁSTAVBOVÉ PROSTORY PRO VNITŘNÍ UTĚSNĚNÍ
RADIÁLNĚ STLAČENÝM O-KROUŽKEM
Použití: hydraulické systémy v pohybu (viz obr. 7)
d2 | bi +0,25 0 | b2 +0,25 0 | b3 +0,25 0 | ""i | r2 ±0,1 | z min.
1.8 | 2.4 | 3.8 | 5.2 | 0,3±0,1 | 0.2 | 1.1
2.65 | 3.6 | 5 | 6.4 |  |  | 1.5
3.55 | 4.8 | 6.2 | 7.6 | 0,6±0,2 |  | 1.8
5.3 | 7.1 | 9 | 10.9 |  |  | 2.7
7 | 9.5 | 12.3 | 15.1 | 1,0+0,2 |  | 3.6
Tab. 15
ds d10 f7 H8 | H9 | d1 | ds d10 f7 H8 | d6 H9 | d1 | f7 H8 | H9 | di | d5 d10 f7 H8 | H9 | dr
d2=1,80 |  |  | d2=3,55 |  |  | 89 | 95 | 90 | d2=7,00
[6 empty] | 90 | 96 | 90
4 | 6.9 | (4,0) | 18 | 24.1 | 18 | 98 | 104 | 100 | 110 | 122.2 | 112
5 | 7.9 | (5,0) | 20 | 26.1 | 20 | 99 | 105 | 100 | 125 | 137.2 | 125
6 | 8.9 | (6,0) | 22 | 28.1 | 22.4 | 106 | 112 | 109 | 140 | 152.2 | 140
7 | 9.9 | 6.9 | 23 | 29.1 | (22,4) | 107 | 113 | 109 | 145 | 157.2 | 145
8 | 10.9 | 8 | 25 | 31.1 | 25 | _ 108 | 114 | 109 | 160 | 172.2 | 160
9 | 11.9 | 9 | 28 | 34.1 | 28 | 110 | 116 | (109,0) | 180 | 192.2 | 180
10 | 12.9 | 10 | 31 | 37.1 | 31.5 | 121 | 127 | 125 | 185 | 197.2 | 185
11 | 13.8 | (11,2) | 32 | 38.1 | 31.5 | 122 | 128 | 125 | 195 | 207.2 | 200
12 | 14.9 | 11.8 | 33 | 39.1 | (33,5) | 123 | 129 | 125 | 200 | 212.2 | 200
13 | 15.9 | (12,5) | 34 | 40.1 | 33.5 | 125 | 131 | (125,0) | 215 | 227.2 | 218
14 | 16.9 | 14 | 35 | 41.1 | (35,5) |  |  |  | 230 | 242.2 | 236
15 | 17.9 | 15 | 36 | 42.1 | 35.5 |  |  |  | 245 | 257.2 | 250
16 | 18.9 | 16 | 40 | 46.1 | 40
|  |  | 41 | 47.1 | 42.5
|  |  | 44 | 50.1 | (45,0) | d2=5,30
d2=2,65 |  |  | 45 | 51.1 | (45,0)
|  |  | 49 | 55.1 | (50,0) | 40 | 49.2 | (40,0)
14 | 18.4 | 14 | 50 | 56Í1 | (50ÍO) | 45 | 54.2 | 45
15 | 19.4 | 15 | 54 | 60 | 56 | 50 | 59.2 | 50
16 | 20.4 | 16 | 55 | 61 | 56 | 53 | 62.2 | 53
18 | 22.4 | 18 | 56 | 62 | (56,0) | 55 | 64.2 | (56,0)
20 | 24.4 | 20 | 62 | 68 | 63 | 56 | 65.2 | 56
22 | 26.4 | 22.4 | 63 | 69 | 63 | 63 | 72.2 | 63
25 | 29.4 | 25 | 68 | 74 | 69 | 68 | 77.2 | 69
28 | 32.4 | 28 | 69 | 75 | (69,0) | 70 | 79.2 | (69,0)
31 | 35.4 | 31.5 | 70 | 76 | (69,0) | 78 | 87.2 | 80
32 | 36.4 | (31,5) | 71 | 77 | 73 | 80 | 89.2 | (80,0)
34 | 38.4 | 34.5 | 72 | 78 | 73 | 88 | 97.2 | 90
35 | 39.4 | 35.5 | 73 | 79 | (73,0) | 90 | 99.2 | (90,0)
36 | 40.4 | (35,5) | 78 | 84 | 80 | 98 | 107.2 | 100
|  |  | 79 | 85 | 80 | 100 | 109.2 | (100,0)
|  |  | 80 | 86 | (80,0) | 108 | 117.2 | 109
|  |  | 88 | 94 | 90 | 110 | 119.2 | (109,0)
d2 | bi +0,25 0 | ri | r2 ±0,1 | z min.
1.8 | 2.2 | 0,3±0,1 | 0.2 | 1.1
2.65 | 3.4 |  |  | 1.5
3.55 | 4.6 | 0,6±0,2 |  | 1.8
5.3 | 6.9 |  |  | 2.7
7 | 9.3 | 1,0±0,2 |  | 3.6
Tab. 17
d5 d10 f7 H8 | H9 | d1 | d5 d10 f7 H8 | H9 | d1 | d5 d10 f7 H8 | H9 | d1 | d5 d10 f7 H8 | H9 | d1
d2=1,80 |  |  | d2=3,55 |  |  | 80 | 86.4 | (80,0) | 88 | 97.6 | 90
[6 empty] | 87 | 93.4 | 90 | 90 | 99.6 | (90,0)
4 | 7.1 | (4,0) | 18 | 24.4 | 18 | 88 | 94.4 | 90 | 98 | 107.6 | 100
5 | 8.1 | (5,0) | 19 | 25.4 | 20 | 89 | 95.4 | 90 | 100 | 109.6 | (100,0)
6 | 9.1 | 6 | 20 | 26.4 | 20 | 90 | 96.4 | (90,0) | 105 | 114.6 | 109
7 | 10.1 | (6,9) | 22 | 28.4 | 22.4 | 97 | 103.4 | 100 | 110 | 119.6 | (109,0)
8 | 11.1 | 8 | 24 | 30.4 | 25 | 98 | 104.4 | 100
9 | 12.1 | 9 | 25 | 31.4 | 25 | 99 | 105.4 | 100
10 | 13.1 | 10 | 27 | 33.4 | 28 | 100 | 106.4 | (100,0) | d2=7,00
11 | 14.1 | 11.2 | 28 | 34.4 | 28 | 105 | 111.4 | 109
12 | 15.1 | 11.8 | 31 | 37.4 | 31.5 | 106 | 112.4 | 109 | 110 | 122.8 | 112
13 14 15 16 | 16,1 17,1 18,1 19,1 | (12,5) 14,0 15,0 16,0 | 32 33 35 36 42 | 38,4 39,4 41,4 42,4 48,4 | (31,5) 33,5 35,5 35,5 (42,5) | 110 121 123 125 | 116,4 127,4 129,4 131,4 | (109,0) 125,0 125,0 (125,0) | 125 140 145 160 175 | 137,8 152,8 157,8 172,8 187,8 | (125,0) (140,0) (145,0) (160,0) 180,0
|  |  | 44 | OU,4 | 4O,U |  |  |  | 180 | 192.8 | 185
d2=2,65 |  |  | 45 | 51.4 | 45 |  |  |  | 195 | 207.8 | 200
|  |  | 48 49 | 54,4 55,4 | 50,0 50,0 | d2=5,30 |  |  | 200 | 212,8 T~>~7 a | (200,0) o-i s n
14 | 18.7 | 14
15 16 18 20 | 19,7 20,7 22,7 24,7 | 15,0 16,0 18,0 20,0 | 50 54 55 56 | 56,4 60,4 61,4 62,4 | 50,0 56,0 56,0 (56,0) | 40 45 48 50 | 49,6 54,6 57,6 59,6 | (40,0) 45,0 50,0 50,0 | 230 245 250 | ZZ/ ,O 242,8 257,8 262,8 | Z lo,U 236,0 250,0 (250,0)
22 | 26.7 | 22.4 | 61 | 67.4 | 63 | 51 | 60.6 | 53
24 | 28.7 | 25 | 62 | 68.4 | 63 | 53 | 62.6 | 53
25 | 29.7 | (25,0) | 63 | 69.4 | (63,0) | 55 | 64.6 | 56
27 | 31.7 | 28 | 67 | 73.4 | 69 | 56 | 65.6 | 56
28 | 32.7 | 28 | 68 | 74.4 | 69 | 61 | 70.6 | 63
31 | 35.7 | 31.5 | 70 | 76.4 | (69,0) | 63 | 72.6 | 63
32 | 36.7 | (31,5) | 71 | 77.4 | 73 | 67 | 76.6 | 69
34 35 | 38,7 39,7 | 34,5 35,5 | 72 73 | 78,4 79,4 | 73,0 (73,0) | 70 78 | 79,6 87,6 | (69ÍO) 80,0
36 | 40.7 | (35,5) | 78 79 | 84,4 85,4 | 80,0 80,0 | 80 | 89.6 | (80,0)
d2 | bi +0,25 0 | b2 +0,25 0 | b3 +0,25 0 | TI | r2 ±0,1 | z min.
1.80 | 2.4 | 3.8 | 5.2 | 0,3±0,1 | 0.2 | 1.1
2.65 | 3.6 | 5.0 | 6.4 |  |  | 1.5
3.55 | 4.8 | 6.2 | 7.6 | 0,6±0,2 |  | 1.8
5.3 | 7.1 | 9 | 10.9 |  |  | 2.7
7 | 9.5 | 12.3 | 15.1 | 1 ,0±0,2 |  | 3.6
Tab. 19
ds dio f7 H8 | H11 | d1 | d5 d10 f7 H8 | H11 | di | d5 d10 f7 H8 | H11 | d, | ds dio f7 H8 | d6 H11 | d,
d2=1,80 |  |  | d2=3,55 |  |  | 100 | 105.7 | (100,0) | 98 | 106.6 | 100
[6 empty] | 106 | 111.7 | 109 | 100 | 108.6 | (100,0)
4 | 6.8 | (4,0) | 18 | 23.7 | 18 | 110 | 115.7 | (109,0) | 110 | 118.6 | (109,0)
5 | 7.8 | (5,0) | 20 | 25.7 | 20 | 121 | 126.6 | 125
6 | 88 | (60) | 22 | 27.7 | (22,4) | 123 | 128 6 | 125 0
7 | 9.8 | (6,9) | 25 | 30.7 | 25 | 125 | 130.7 | 125
8 | 10.8 | (8,0) | 28 | 33.7 | 28 | 137 | 142.6 | 140 | d2=7,00
9 | 11.8 | 9 | 31 | 36.7 | 31.5 | 140 | 145.6 | 140
10 11 12 13 14 15 16 | 12,8 13,8 14,8 15,8 16,8 17,8 18,8 | 10,0 (11,2) 11,8 (12,5) 14,0 15,0 16,0 | 32 33 34 35 36 40 42 43 45 49 50 | 37,7 38,7 39,7 40,7 41,7 45,7 47,7 48,7 50,7 54,7 557 | (31,5) 33,5 (33,5) 35,5 (35,5) (40,0) 42,5 42,5 45,0 50,0 500 | 157 158 160 176 178 180 196 198 200 | 162,6 166,6 168,6 184,6 186,6 188,6 204,6 206,6 208,6 | 160,0 160,0 160,0 180,0 180,0 180,0 200,0 200,0 200,0 | 110 125 140 145 158 160 180 185 196 200 220 | 121,5 136,5 151,5 156,5 169,5 171,5 191,5 196,5 207,5 211,5 231,5 | 112,0 125,0 140,0 145,0 160,0 160,0 180,0 185,0 200,0 200,0 (218,0)
d2=2,65
14 15 16 | 18,2 19,2 20,2 | 14,0 15,0 16,0 | 56 62 63 68 | 61,7 67,7 68,7 737 | 56,0 63,0 63,0 690 |  |  |  | 235 250 280 305 | 246,5 261,5 291,5 316,5 | 236,0 250,0 (280,0) 307,0
d2=5,30
18 20 22 | 22,2 24,2 262 | 18,0 20,0 224 | 69 70 72 | 74,7 75,7 777 | 69,0 (69,0) 730 | 40 45 49 | 48,6 53,6 57,6 | 40,0 (45,0) 50,0 | 310 320 350 | 321,5 331,5 361,5 | 315,0 (315,0) 355,0
25 | 29 2 | 25 0 | 73 | 787 | 730 | 50 | 58.6 | (50,0) | 360 | 371.5 | (355,0)
28 31 | 32,2 352 | 28,0 31 5 | 78 80 | 83,7 857 | 80,0 800 | 52 55 | 60,6 63,6 | 53,0 56,0 | 385 395 | 396,5 406,5 | 387,0 400,0
32 34 35 36 | 36,2 38,2 39,2 40,2 | (31,5) 34,5 35,5 (35,5) | 88 89 90 97 98 | 93,7 94,7 95,7 102,7 1037 | 90,0 90,0 (90,0) 100,0 1000 | 56 63 70 79 80 | 64,6 71,6 78,6 87,6 88,6 | 56,0 63,0 (69,0) 80,0 80,0 | 400 450 480 500 560 | 411,5 461,5 491,5 511,5 571,5 | (400,0) (450,0) 487,0 (500,0) (560,0)
|  |  | 98 | 103.7 | 100 | 90 | 98.6 | (90,0) | 630 | 641.5 | (630,0)

## Vnější utěsnění
Pro návrat použijte tl. Zpět v MSIE
ZÁSTAVBOVÉ PROSTORY PRO VNĚJŠÍ UTĚSNĚNÍ
RADIÁLNĚ STLAČENÝM O-KROUŽKEM
Použití: hydraulické systémy v pohybu (viz obr. 6)
d2 | b! +0,25 0 | b2 +0,25 0 | b3 +0,25 0 | TI | r2 ±0,1 | z min.
1.8 | 2.4 | 3.8 | 5.2 | 0,3±0,1 | 0.2 | 1.1
2.65 | 3.6 | 5 | 6.4 |  |  | 1.5
3.55 | 4.8 | 6.2 | 7.6 | 0,6±0,2 |  | 1.8
5.3 | 7.1 | 9 | 10.9 |  |  | 2.7
7 | 9.5 | 12.3 | 15.1 | 1,0±0,2 |  | 3.6
Tab. 9
d4 d9 H8 f7 | d3 h9 | di | d4 d9 H8 f7 | d3 h9 | d! | d4 dg H8 f7 | d3 h9 | d! | d4 d9 H8 f7 | d3 h9 | di
d2=1,80 |  |  | dz=3,55 |  |  | 98 | 92.4 | 90 | 56 | 47.2 | (45,0)
[6 empty] | 99 | 93.4 | 90 | 60 | 51.4 | 50
7 | 4.3 | 4 | 24 | 18.3 | 18 | 107 | 101.4 | (100,0) | 63 | 54.4 | 53
8 | 5.3 | 5 | 25 | 19.3 | (18,0) | 108 | 102.3 | 100 | 64 | 55.4 | 53
9 | 6.3 | 6 | 26 | 20.3 | 20 | 109 | 103.4 | 100 | 66 | 57.3 | 56
10 | 7.3 | 6.9 | 28 | 22.4 | (22,4) | 110 | 104.3 | (100,0) | 67 | 58.4 | 56
11 | 8.3 | 8 | 29 | 23.4 | 22.4 | 115 | 109.4 | (109,0) | 73 | 64.4 | 63
12 | 9.3 | (9,0) | 32 | 26.2 | (25,0) | 116 | 110.3 | 109 | 74 | 65.5 | 63
13 | 10.3 | 10 | 35 | 29.4 | 28 | 118 | 112.4 | 109 | 79 | 70.2 | 69
14 | 11.4 | (11,2) | 38 | 32.3 | 31.5 | 119 | 113.4 | 109 | 80 | 71.5 | 69
15 | 12.3 | 11.8 | 40 | 34.4 | (33,5) | 133 | 127.3 | 125 | 90 | 81.2 | 80
16 | 13.3 | 12.5 | 41 | 35.4 | 33.5 | 135 | 129.4 | 125 | 92 | 83.4 | 80
17 | 14.3 | 14 | 42 | 36.4 | (35,5) | 147 | 141.4 | (140,0) | 100 | 91.2 | 90
18 | 15.3 | 15 | 43 | 37.4 | 35.5 | 148 | 142.3 | 140 | 102 | 93.5 | 90
19 | 16.3 | 16 | 47 | 41.3 | 40 | 150 | 144.4 | 140 | 110 | 101.2 | 100
|  |  | 49 | 43.3 | 42.5 | 151 | 145.4 | 140 | 112 | 103.4 | 100
|  |  | 50 | 44.2 | (42,5) | 167 | 161.5 | (160,0)
d2=2,65 |  |  | 52 | 46.3 | 45 | 168 | 162.3 | 160
|  |  | 56 | 50.4 | (50,0) | 170 | 164.4 | 160 | d2=7,00
19 | 14.8 | (14,0) | 57 | 51.3 | 50 | 172 | 166.4 | 160
20 | 15.9 | (15,0) | 58 | 52.4 | 50 | 187 | 181.5 | (180,0) | 125 | 113.3 | 112
21 | 16.9 | 16 | 63 | 57.3 | 56 | 188 | 182.3 | 180 | 140 | 128.6 | 125
22 | 17.9 | (18,0) | 64 | 58.4 | 56 | 190 | 184.4 | 180 | 155 | 143.6 | 140
23 | 18.9 | 18 | 70 | 64.4 | (63,0) | 192 | 186.5 | 180 | 160 | 148.6 | 145
25 | 20.9 | 20 | 71 | 65.4 | 63 | 208 | 202.3 | 200 | 175 | 163.4 | 160
27 | 22.8 | 22.4 | 76 | 70.3 | 69 | 210 | 204.4 | 200 | 180 | 168.4 | (160,0)
30 | 25.9 | 25 | 77 | 71.4 | 69 | 212 | 206.4 | 200 | 195 | 183.4 | 180
33 | 28.9 | 28 | 78 | 72.4 | 69 |  |  |  | 200 | 188.4 | 185
36 | 32 | (31,5) | 80 | 74.4 | (73,0) |  |  |  | 215 | 203.4 | 200
37 | 32.9 | 31.5 | 81 | 75.4 | 73 |  |  |  | 220 | 208.4 | (200,0)
40 | 35.9 | 34.5 | 82 | 76.4 | 73 | d2=5,30 |  |  | 230 | 218.6 | (218,0)
41 | 36.9 | 35.5 | 87 | 81.3 | 80 |  |  |  | 250 | 238.3 | 236
|  |  | 88 | 82.4 | 80 | 50 | 41.4 | 40
|  |  | 89 | 83.4 | 80 | 55 | 46.4 | 45
|  |  | 97 | 91.4 | (90,0)
d2 | bi +0,25 0 | fi | r2 ±0,1 | Z min.
1.8 | 2.2 | 0,3±0,1 | 0.2 | 1.1
2.65 | 3.4 |  |  | 1.5
3.55 | 4.6 | 0,6±0,2 |  | 1.8
5.3 | 6.9 |  |  | 2.7
7 | 9.3 | 1,0±0,2 |  | 3.6
Tab. 11
d4 d9 H8 f7 | d3 h9 | di | d4 dg H8 f7 | d3 h9 | di | d4 dg H8 f7 | d3 h9 | di | d4 d9 H8 f7 | d3 h9 | di
d2=1,80 |  |  | d2=3,55 |  |  | 89 | 83.2 | 80 | d2=5,30
[6 empty] | 97 | 91.2 | (90,0)
7 | 4.2 | 4 | 24 | 18.2 | (18,0) | 98 | 92.2 | 90 | 50 | 40.9 | 40
8 | 5.2 | 5 | 25 | 19.2 | 18 | 99 | 93.2 | 90 | 55 | 45.9 | 45
9 | 6.2 | 6 | 26 | 20.2 | (20,0) | 107 | 101.2 | (100,0) | 56 | 46.7 | (45,0)
10 | 7.2 | 6.9 | 27 | 21.2 | 20 | 108 | 102.3 | (100,0) | 60 | 51 | (50,0)
11 | 8.2 | 8 | 28 | 22.2 | (22,4) | 109 | 103.2 | 100 | 63 | 54 | (53,0)
12 | 9.2 | (9,0) | 29 | 23.1 | 22.4 | 110 | 104.1 | (100,0) | 64 | 55.1 | 53
13 | 10.3 | 10 | 32 | 26.2 | 25 | 115 | 109.2 | (109,0) | 67 | 58.1 | 56
14 | 11.2 | (11,2) | 35 | 29.2 | 28 | 116 | 110.2 | (109,0) | 73 | 63.8 | 63
15 | 12.2 | 11.8 | 38 | 32.1 | 31.5 | 118 | 112.2 | 109 | 75 | 66 | 63
16 | 13.2 | 12.5 | 40 | 34.2 | (33,5) | 119 | 113.2 | 109 | 79 | 70 | (69,0)
17 | 14.2 | (14,0) | 41 | 35.2 | 33.5 | 133 | 127.2 | 125 | 80 | 71 | 69
18 | 15.2 | (15,0) | 42 | 36.2 | (35,5) | 135 | 129.2 | 125 | 90 | 81 | ' (80,0)
19 | 16.2 | (16,0) | 43 | 37.2 | 35.5 | 147 | 141.3 | (140,0) | 92 | 83.1 | 80
|  |  | 47 | 41.1 | 40 | 148 | 142.2 | 140 | 100 | 91 | (90,0)
|  |  | 49 | 43.2 | (42,5) | 150 | 144.2 | 140 | 102 | 93.1 | 90
d,=2,65 |  |  | 50 | 44.2 | 42.5 | 152 | 146.3 | 140 | 110 | 101.1 | (100,0)
|  |  | 52 | 46.1 | 45 | 167 | 161.3 | (160,0) | 112 | 103.1 | 100
19 | 14.7 | 14 | 53 | 47.2 | 45 | 168 | 162.1 | 160 | 120 | 110.9 | 109
20 | 15.7 | 15 | 56 | 50.2 | (50,0) | 170 | 164.2 | 160
21 | 16.7 | 16 | 57 | 51.1 | 50 | 172 | 166.3 | 160
22 | 17.7 | (18,0) | 58 | 52.2 | 50 | 187 | 181.3 | (180,0) | d2=7,00
23 | 18.7 | 18 | 63 | 57.2 | (56,0) | 189 | 183.2 | 180
25 | 20.7 | 20 | 64 | 58.2 | 56 | 190 | 184.2 | 180 | 125 | 113 | (112,0)
27 | 22.7 | 22.4 | 70 | 64.2 | (63,0) | 192 | 186.3 | 180 | 140 | 128 | 125
30 | 25.7 | 25 | 71 | 65.2 | 63 | 193 | 187.3 | 180 | 155 | 143 | 140
33 | 28.7 | 28 | 76 | 70.2 | (69,0) |  |  |  | 160 | 148 | 145
36 | 31.8 | (31,5) | 77 | 71.2 | 69 |  |  |  | 175 | 162.8 | 160
37 | 32.8 | 31.5 | 78 | 72.2 | 69 |  |  |  | 180 | 167.8 | (160,0)
40 | 35.8 | 34.5 | 80 | 74.2 | (73,0) |  |  |  | 195 | 182.8 | 180
41 | 36.8 | 35.5 | 81 | 75.2 | 73 |  |  |  | 200 | 187.8 | 185
|  |  | 82 | 76.2 | 73 |  |  |  | 215 | 202.8 | 200
|  |  | 87 | 81.1 | 80 |  |  |  | 220 | 207.8 | (200,0)
|  |  | 88 | 82.4 | 80
d2 | bi +0,25 0 | b2 +0,25 0 | b3 +0,25 0 | TI | ""2 ±0,1 | z min.
1.8 | 2.4 | 3.8 | 5.2 | 0,3±0,1 | 0.2 | 1.1
2.65 | 3.6 | 5 | 6.4 |  |  | 1.5
3.55 | 4.8 | 6.2 | 7.6 | 0,6±0,2 |  | 1.8
5.3 | 7.1 | 9 | 10.9 |  |  | 2.7
7 | 9.5 | 12.3 | 15.1 | 1,0±0,2 |  | 3.6
Tab.. 13
d4 d9 H8 f7 | d3 h11 | di | d4 dg H8 f7 | d3 h11 | di | d4 d9 H8 f7 | d3 h11 | di | d4 d9 H8 f7 | d3 h11 | di
d2=1,80 |  |  | d2=3,55 |  |  | 110 | 104.7 | (100,0) | 100 | 91.8 | (90,0)
[6 empty] | 115 | 109.7 | 109,0) | 102 | 93.8 | 90
7 | 4.4 | 4 | 24 | 18.5 | 18 | 118 | 112.7 | \ »•"•' j w / 109,0 | 110 | 101.6 | 100
8 | 5.4 | (5,0) | 25 | 19.5 | (18,0) | 132 | 126.7 | (125,0) | 120 | 111.8 | 109
9 | 6.4 | 6 | 26 | 20.5 | 20 | 135 | 129.7 | 125
10 | 7.4 | (6,9) | 28 | 22.6 | (22,4) | 147 | 141.6 | 140 | d2=7,00
11 | 8.4 | 8 | 29 | 23.6 | 22.4 | 150 | 144.7 | 140
12 | 9.4 | 9 | 32 | 26.6 | (25,0) | 167 | 161.6 | 160 | 125 | 113.9 | 112
13 | 10.4 | 10 | 35 | 29.6 | 28 | 170 | 164.7 | 160 | 140 | 128.9 | 125
14 15 16 17 18 | 11,4 12,4 13,4 14,4 15,4 | (11,2) 11,8 12,5 14,0 15,0 | 38 40 42 47 49 | 32,6 34,6 36,6 41,6 43,6 | 31,5 33,5 35,5 40,0 42,5 | 171 187 188 190 192 | 165,7 181,8 182,7 184,7 186,8 | 160,0 (180,0) 180,0 180,0 180,0 | 155 160 175 180 195 | 144^0 149,0 164,0 169,0 184,0 | 140ÍO 145,0 160,0 (160,0) 180,0
19 | 16.4 | 16 | 50 52 | 44,6 46,7 | 42,5 45,0 | 208 210 | 202,8 204,7 | (200,0) 200,0 | 200 215 | 189^0 204,0 | 185,0 200,0
|  |  | 56 57 | 50,6 51,7 | (50,0) 50,0 | 212 | 206.8 | 200 | 220 235 | 209,0 224,0 | (200,0) 218,0
d2=2,65
|  |  | 63 | 57.7 | 56
[9 empty] | 250 | 238.9 | 236
19 20 21 22 | 15,0 16,0 17,0 18,0 | (14,0) (15,0) 16,0 (18,0) | 64 70 71 75 | 58,7 64,6 65,6 69,7 | 56,0 63,0 63,0 (69,0) |  |  |  | 265 300 320 325 | 254^0 289,0 309,0 314,0 | 250ÍO 280,0 (307,0) 307,0
d2=5,30
23 25 27 30 | 19,0 21,0 23,0 26,1 | 18,0 20,0 22,4 25,0 | 76 80 82 87 | 70,6 74,6 76,7 81,7 | 69,0 73,0 73,0 80,0 | 50 55 56 60 | 41,7 46,8 47,7 51,8 | 40,0 45,0 (45,0) 50,0 | 330 370 400 410 | 318^9 258,9 389,1 399,1 | 315^0 355,0 (387,0) 387,0
33 36 | 29,1 32,1 | 28,0 31,5 | 89 97 | 83,5 91,7 | (80,0) (90,0) | 63 65 | 54,8 56,7 | 53,0 (56,0) | 415 420 | 403,9 409,1 | 400ÍO 400,0
37 40 41 | 33,1 36,1 37,1 | 31,5 34,5 35,5 | 98 99 100 | 92,7 93,7 94,7 | 90,0 90,0 (90,0) | 67 73 80 | 58,8 64,8 71,8 | 56,0 63,0 69,0 | 470 500 520 | 459^0 489,1 509,1 | 450ÍO (487,0) 500,0
|  |  | 107 | 101.7 | (100,0) | 90 | 81.8 | 80
|  |  | 108 | 102.7 | 100 | 92 | 83.8 | 80
|  |  | 109 | 103.7 | 100